## Хартия
ХАРАКТЕРИСТИКИ НА ПРЕДЛАГАНАТА КОПИРНА И ПРИНТЕРНА ХАРТИЯ
№ | ИЗИСКВАНИЯ | ПРЕДЛАГАНА ХАРТИЯ ПО ПОЗИЦИЯ 1 (записва се наименованието) | ПРЕДЛАГАНА ХАРТИЯ ПО ПОЗИЦИЯ 2 и 3 (записва се наименованието)
по
ред
1 | 2 | 3
1 | Запрашаване на техниката при работа – 0 %
2 | Грамаж на квадратен метър – 80 ±1,5 g/ m2
3 | Дебелина – 104 ± 4 микрометра
4 | Белота / CIE/ 103,5 ±1,5
5 | Съдържание на влага в % – 3,9 ÷ 5,3%
6 | Свързваща влажност в % 30%
7 | Водопоглъщаемост в гр./м2 – 20 ÷ 30
8 | Дължина на скъсване min – 5.5
9 | Грапавост мл./мин. < 250
10 | Непрозрачност в % min.– 90
1 | Белота / CIE/ 168 ±3
2 | Яркост % ISO 2470 111 ± 3
3 | Непрозрачност в % 95 ± 2
4 | Базово тегло g/ m2 ISO 536 80 ± 1.5
5 | Дебелина µm ISO 534 108 ± 3
6 | Съпротивление при деформация ISO 2493 - 120 / 40 minimum
7 | Опън ISO 1924/2 -5.5 minimum
8 | Структура # ME-PAP-010 -30 minimum
9 | Въздухопроводимост ml/min ISO 5636/3 -1700 maxsimum
10 | Грапавост ml/min ISO 8791/2 -120 ± 30
11 | Влага % ISO 287 - 3,9 + 0.6 / - 0.4
12 | Запрашаване на техниката при работа – 0 %
ПРИЛОЖИМОСТ:
1 | По позиция 1 двустранно високоскоростно копиране.- min. 45 копия в минута
2 | По позиция 2 и 3 двустранно високоскоростно копиране.- min. 70 копия в минута
3 | Копирна и лазерна техника min. ****
4 | Цветна копирна и лазерна тех. min. **
* – гарантирана приложимост
***** – гарантирана максимална приложимост
| Дата………………….. | Подпис…………………………
печат

## Цена Хартия
ЦЕНОВА ТАБЛИЦА
ЗА НЕОБХОДИМИТЕ КОЛИЧЕСТВА КОПИРНА И ПРИНТЕРНА ХАРТИЯ
ЗА 2008 г. НА МИНИСТЕРСТВО НА ФИНАНСИТЕ
№ по | ФОРМАТ | мярка | количество | единична | обща
ред |  |  |  | цена | стойност
1 | 2 | 3 |  | 4 | 5
1 | А 4 (500 листа) в опаковка (записва се наименованието) | бр.опаковки | 7500
2 | А 4 (500 листа) в опаковка (записва се наименованието) | бр.опаковки | 5000
3 | А 3 (500 листа) в опаковка (записва се наименованието) | бр.опаковки | 60
ОБЩА СТОЙНОСТ НА ПОРЪЧКАТА по ЛОТ 1, без вкл. ДДС
ПОДПИС: .......................
печат

## Kancelaria
НЕОБХОДИМИ КОЛИЧЕСТВА И СПЕЦИФИКАЦИЯ ЛОТ 2 – ОФИС КОНСУМАТИВИ
за 2008 год.
№ | НАИМЕНОВАНИЕ НА ОФИС КОНСУМАТИВИТЕ | МЯРКА | Заявено количество | ед. цена | ОБЩА СТОЙНОСТ
1 | 2 | 3 | 4 | 5 | 6
1 | CD за еднократен запис 700 mb, в пластмасова опаковка пак. по 25 броя в кутия | бр. кут. | 300
2 | Азбучник /формат А-4/ | бр. | 20
3 | Антителбод | бр. | 200
4 | Аудио касети | бр. | 100
5 | Батерии алкални 1.5 волта
5.1 | AA/R6/ | бр. | 300
5.2 | ААА /R03/ | бр. | 100
6 | Блок за флипчарт | бр. | 40
7 | Блокче самозалепващо 76/127 разл. цветове | бр. | 300
8 | Блокче самозалепващо 76/76 разл. цветове | бр. | 2500
9 | Бележник със спирала А 4 | бр. | 100
10 | Баджове хоризонт. 90/55 | бр. | 1000
11 | Баджове хоризонт. 90/55 с лента | бр. | 500
12 | Визитници
12.1 | Визитник за 200 бр. визитки | бр. | 10
12.2 | Визитник за 300 бр. визитки | бр. | 30
12.3 | Визитник формат А 4 за 500 бр. визитки | бр. | 20
13 | Графити 0,5 мм. | кутия | 250
14 | Гумички | бр. | 500
15 | Двойно лепяща лента широчина 50 мм. | бр. | 10
16 | Дискети 10 бр. в кутия | кутия | 200
17 | Джоб за CD пластмаса за 1 бр. CD | бр. | 2000
18 | Джоб за визитник А 4 |  | 200
19 | Индекс листчета 15/50 пет цвята | бр. | 2000
20 | Индекс листчета с указателна стрелка25,4/ 43,2 мм | бр. | 1000
21 | Индиго за ръчно писане А4 в кутии | кутия | 10
22 | Калкулатор 16 разряден | бр. | 80
23 | Канап - 30 м./ 15 кг | бр. | 50
24 | Картонени папки с машинка /твърд картон/ | бр. | 1000
25 | Карфици за коркова дъска /Пинчета/ кутии | бр. | 80
26 | Кламери никелирани малки | кутия | 2200
27 | Кламери никелирани голями | кутия | 500
28 | Кламери цветни малки | кутия | 100
29 | Кламери цветни голями | кутия | 100
30 | Клипборд без капак изработен от PVC | бр. | 30
31 | Клипборд с капак | бр. | 100
32 | Корково табло 60/ 90 | бр. | 40
33 | Коректор с разредител | бр. | 400
34 | Коректор лентов | бр. | 300
35 | Корица за подвързване прозрачна /25 бр. пакет/ | пакет | 260
36 | Корица за подвързване непрозрачна /25 бр. пакет/ | пакет | 260
37 | Калъф за CD- ROM /24/ бр. | бр. | 10
38 | Калъф за CD- ROM /64/ бр. | бр. | 20
39 | Кутия за CD- ROM прозрачна за 1 бр CD | бр. | 1000
40 | Кърпи антистатични за екран | бр. | 100
41 | Лайсна за ръчно подвързване по 25 бр.в кутия
41.1 | 7 мм. | кутия | 20
41.2 | 10 мм. | кутия | 100
44 | Лепило сухо 15 гр. | бр. | 500
45 | Лепило течно за хартия фотоси и текстил 30 гр. | бр. | 100
46 | Линии прозрачни 30 см. | бр. | 100
47 | Линии прозрачни 50 см. | бр. | 50
48 | Ластици цветни 50 гр. в опаковка | опаковка | 50
49 | Макетен нож
49.1 | голям- професионален | бр. | 90
49.2 | малък | бр. | 10
50 | Маркер перманентен
50.1 | Маркер черен | бр. | 80
50.2 | Маркер червен | бр. | 30
50.3 | Маркер син | бр. | 30
50.4 | Маркер зелен | бр. | 30
50.5 | Маркер бял | бр. | 10
51 | Маркер за флипчарт /комплект/ 4 бр. с гъба | комплект | 50
52 | Маркер за CD, стъкло, дърво , фолио и др. | бр. | 150
57 | Маркер /комплек 4 цв./ ТЕКС | комплект | 500
58 | Молив автоматичен 0,5 мм. | бр. | 500
59 | Молив обикновен с гумичка НВ | бр. | 1500
60 | Ножица средна | бр. | 400
61 | Органайзер за бюро правоъгълен за канцеларски материали | бр. | 200
62 | Острилка | бр. | 400
63 | PVC папка с перфорация / 50 бр. в пакет/ | пакет | 400
64 | Папка класьор 8 см./ с PVC покритие/ | бр. | 3000
65 | Папка класьор 4 см./ с PVC покритие/ | бр. | 2000
66 | Папки дело с връзки корици кожен гръб | бр. | 1000
67 | Папки дело с връзки корици картон | бр. | 1500
68 | Папки с ластик РР материал | бр. | 1000
69 | Папки с ластик /материал картон/ | бр. | 2000
70 | Папки с ластик /материал картон хром лукс р.цвет/ | бр. | 100
71 | Папки с джоб А4 перфорация /100 бр. пакет/ | пакет | 800
72 | Папки с джоб L образна А 4 /100 бр. пакет/ | пакет | 300
73 | Перфоратор 65 листа с ограничител | бр. | 50
74 | Перфоратор 25 листа с ограничител | бр. | 100
75 | Подложка за мишка едноцветна | бр. | 100
76 | Поставка вертикална /Пластмаса разл. Цветове/ | бр. | 200
77 | Поставка хоризонтална /Пластмаса разл. Цветове/ | бр. | 250
78 | Протоколна тетрадка 200л. Формат А4 /тв. корици/ | бр. | 20
79 | Разделител за класьори 10 цвята /картон/ А4 | бр. | 1000
80 | Разделител за класьори 10 цвята /пласмаса/ А4 | бр. | 300
81 | Разклонител 5 гнезда, 5м. захранващ кабел и среден извод за земяване /Евро стандарт/ | бр. | 150
82 | Спрей /пяна/ антистатична за почистване на екрани клавиатури и периферни устройства | бр. | 60
83 | Самозалепващи етикети 64.3/33.8 х 100бр. | кутия | 20
84 | Самозалепващи етикети 105/37 х 100бр. | кутия | 50
85 | Самозалепваща лента /тиксо/19/33 | бр. | 500
86 | Самозалепваща лента /тиксо/ 38/66 | бр. | 100
87 | Самозалепваща лента хартиена 50 мм шир. | бр. | 10
88 | Спирали за подвързване
89 | 38 мм | бр. | 50
90 | 45 мм | бр. | 50
91 | Тампонно мастило | бр. | 30
92 | Текст маркер жълт | бр. | 800
93 | Телбод машинка за 25 листа | бр. | 200
94 | Телбод машинка за 60 листа | бр. | 100
95 | Телчета зa"RX" 108R00053 по 1000 бр. в кутия | кутия | 10
96 | Телчета зa"RX" 008R12915 по 15000 бр. в кутия | кутия | 3
97 | Телчета за телбод 24/6 | кутия | 1000
98 | Телчета за телбод 23/8 | кутия | 200
99 | Телчета за телбод 24/6 | кутия | 100
100 | Корици за термоподвързване
100.1 | 3 мм. | бр. | 500
100.2 | 6 мм. | бр. | 500
100.3 | 9 мм. | бр. | 300
101 | Тънкописец 0,4мм.за писане, чертаене метален огр.връх - сини и черни | бр. | 1000
102 | Тетрадки формат А4 твърди корици и спирала 100л. | бр. | 250
102 | Факс хартия /210 на 25/ | бр. | 100
103 | Фулмастери комплект по 4 цвята | комплект | 100
104 | Форматирани паус листа А4 /100 бр.в опаковка/ | опаковка | 5
105 | Фолио ламинатно х100 бр в кутия
105.1 | 60/90 мм. 125 µm | кутия | 1
105.2 | А4 216/303 мм. 125µm | кутия | 3
105.3 | А3 303/426 мм. 125µm | кутия | 1
106 | Хартия карирана А4 /100 листа в опаковка/ | опаковка | 100
107 | Химикал обикн. /връх 0.5 мм./ капачка с клипс
107.1 | сини | бр. | 5500
107.2 | черен | бр. | 600
107.3 | зелен | бр. | 200
107.4 | червен | бр. | 300
108 | Щипка за документи
108.1 | 25 мм. | бр. | 500
108.2 | 32 мм. | бр. | 2000
108.3 | 41 мм. | бр. | 800
108.4 | 51 мм. | бр. | 1000
109 | Цветна хартия за лезрни принтери А4 /500 л./ | опаковка | 5
ОБЩА СТОЙНОСТ НА ПОРЪЧКАТА по ЛОТ 2, без вкл. ДДС
Подпис…………………………
печат